## Parameter
Kunde
Auftrags-Nr.
Prüfnorm
Art und Bezeichnung
Werkstoff
Probenentnahme
Probentyp
Vorbehandlung
Prüfer
Bemerkung
Maschinendaten

## Ergebnisse
| Obere Streckgrenze | dL bei oberer Streckgrenze | Fmax | dL bei Fmax
| N | mm | N | mm
Probe 7 |  |  | 100.177 | 3.889998

## Statistik
Serie | Obere Streckgrenze | dL bei oberer Streckgrenze | Fmax | dL bei Fmax
| N | mm | N | mm
x |  |  | 100.177 | 3.889998
s
n

## Probe 7
Probe 7 | Probe 7
Standardweg | Standardkraft
mm | N
0 | 5.018243
-4.093608e-05 | 5.019846
-0.0001228075 | 5.011118
-0.0001228075 | 4.989069
-0.0001228075 | 5.011961
0.001964547 | 5.011961
0.004091241 | 5.032476
0.006259896 | 5.06085
0.008674599 | 5.105833
0.01088712 | 5.135862
0.01309583 | 5.167402
0.01588056 | 5.208418
0.01862333 | 5.24864
0.02157209 | 5.292891
0.02377699 | 5.321333
0.02590559 | 5.344221
0.02836225 | 5.371809
0.03081892 | 5.393904
0.03339765 | 5.429426
0.03593824 | 5.464094
0.03855512 | 5.494123
0.0415077 | 5.516279
0.04445264 | 5.551741
0.0471153 | 5.585676
0.05018232 | 5.612532
0.05329511 | 5.646467
0.0564842 | 5.684309
0.05992506 | 5.724592
0.06340406 | 5.756208
0.06676099 | 5.794783
0.07024 | 5.831892
0.07364271 | 5.875349
0.07695387 | 5.898237
0.08027265 | 5.939253
0.08354566 | 5.973921
0.08686445 | 6.01103
0.09017561 | 6.045027
0.09365461 | 6.082869
0.09688947 | 6.110518
0.1001625 | 6.146772
0.1032753 | 6.181562
0.1065101 | 6.219404
0.1097832 | 6.264448
0.113018 | 6.300703
0.1165809 | 6.342573
0.119854 | 6.382002
0.123455 | 6.423872
0.1267357 | 6.460981
0.1301308 | 6.510664
0.1334877 | 6.546919
0.1366768 | 6.595137
0.1401176 | 6.629072
0.1433525 | 6.678022
0.1467934 | 6.715132
0.1501045 | 6.753706
0.1533394 | 6.795576
0.1563301 | 6.826399
0.159771 | 6.844526
0.16296 | 6.878462
0.166111 | 6.913984
0.1694679 | 6.947126
0.1728248 | 7.00157
0.1761818 | 7.047346
0.1800346 | 7.09947
0.1833076 | 7.147566
0.1865425 | 7.189436
0.1899376 | 7.228132
0.1931724 | 7.269148
0.1966133 | 7.29048
0.2000465 | 7.326002
0.2033272 | 7.362196
0.2069282 | 7.400892
0.2099953 | 7.442762
0.2132751 | 7.490166
0.216426 | 7.528008
0.219699 | 7.565911
0.22285 | 7.602166
0.2262908 | 7.644768
0.2297698 | 7.677971
0.2332488 | 7.71032
0.236766 | 7.757683
0.2401687 | 7.79638
0.2433578 | 7.831902
0.2467147 | 7.879998
0.2501098 | 7.921013
0.2534667 | 7.946343
0.2567855 | 7.981011
0.2601424 | 8.023613
0.2634994 | 8.062309
0.2667724 | 8.094719
0.2699233 | 8.132561
0.27312 | 8.178337
0.2764388 | 8.213005
0.2797118 | 8.250114
0.2829467 | 8.299065
0.2864639 | 8.337761
0.2900268 | 8.370842
0.2934676 | 8.408806
0.2966949 | 8.455315
0.3000976 | 8.494011
0.3035766 | 8.5382
0.3067657 | 8.587883
0.3102905 | 8.633659
0.3136474 | 8.671623
0.3170043 | 8.721306
0.3202392 | 8.770988
0.3235503 | 8.804924
0.3267013 | 8.848381
0.3299361 | 8.883171
0.3331329 | 8.924919
0.3363219 | 8.958122
0.3398849 | 8.999138
0.3434097 | 9.035393
0.3468887 | 9.07885
0.3503677 | 9.108086
0.3536025 | 9.148308
0.3569976 | 9.194817
0.3603545 | 9.239006
0.3635894 | 9.28405
0.3671523 | 9.331413
0.3703033 | 9.37719
0.3737823 | 9.417473
0.3770934 | 9.449821
0.3804961 | 9.486076
0.3836013 | 9.525505
0.386592 | 9.559502
0.389949 | 9.602104
0.3931838 | 9.645561
0.3966628 | 9.691338
0.4001418 | 9.732353
0.4036208 | 9.780449
0.4069778 | 9.819878
0.4104186 | 9.868828
0.4135314 | 9.906792
0.4167663 | 9.94622
0.4200393 | 9.987297
0.4235183 | 10.02746
0.4269134 | 10.06384
0.4303924 | 10.10094
0.4336272 | 10.14672
0.4367019 | 10.18688
0.4399291 | 10.23034
0.443164 | 10.2738
0.4463989 | 10.31396
0.4497558 | 10.35815
0.4530288 | 10.39843
0.4566375 | 10.44421
0.4600707 | 10.48925
0.4634277 | 10.54211
0.4667464 | 10.58154
0.4701034 | 10.62499
0.4734145 | 10.67077
0.4766952 | 10.71337
0.4802123 | 10.75286
0.4833251 | 10.79302
0.4868041 | 10.83331
0.4900771 | 10.8681
0.4931899 | 10.91692
0.496379 | 10.95806
0.4994918 | 11.00774
0.5027725 | 11.06609
0.5060836 | 11.10955
0.5096465 | 11.15691
0.5130874 | 11.21221
0.5167266 | 11.27129
0.5199615 | 11.31792
0.5233184 | 11.37786
0.5265533 | 11.42205
0.5299102 | 11.46868
0.5333053 | 11.50896
0.5367461 | 11.54919
0.5399352 | 11.59338
0.54346 | 11.63207
0.5465728 | 11.67223
0.550006 | 11.71252
0.5529586 | 11.75353
0.5563537 | 11.79772
0.5595046 | 11.83642
0.5630676 | 11.88305
0.5663863 | 11.92883
0.5699416 | 11.97692
0.5733825 | 12.02111
0.5767394 | 12.07482
0.5800124 | 12.1206
0.5832855 | 12.17504
0.5867263 | 12.21447
0.5900451 | 12.25164
0.5935241 | 12.30608
0.596881 | 12.3471
0.600154 | 12.38738
0.6033508 | 12.43157
0.6065398 | 12.48675
0.6097747 | 12.51836
0.6131316 | 12.56011
0.6162826 | 12.59881
0.6198455 | 12.64776
0.6232024 | 12.68328
0.6266814 | 12.73699
0.6300384 | 12.78753
0.6336395 | 12.8388
0.6368362 | 12.88934
0.6401092 | 12.93743
0.6434661 | 12.98479
0.6469451 | 13.03692
0.6502563 | 13.0827
0.653659 | 13.13628
0.6568099 | 13.18682
0.660205 | 13.23186
0.6632797 | 13.27447
0.6665145 | 13.32256
0.6696655 | 13.36761
0.6733047 | 13.41644
0.6766235 | 13.47564
0.6801864 | 13.5324
0.6836654 | 13.58147
0.6870605 | 13.62725
0.6902572 | 13.68011
0.6936904 | 13.73064
0.6970092 | 13.78509
0.7001601 | 13.83245
0.7038833 | 13.88848
0.7071182 | 13.93658
0.7102691 | 13.97759
0.7137939 | 14.0147
0.7170287 | 14.06451
0.7201797 | 14.11651
0.7232085 | 14.16631
0.7265197 | 14.21917
0.7300063 | 14.27361
0.7335235 | 14.3344
0.7368423 | 14.38409
0.7403976 | 14.43536
0.7437545 | 14.49126
0.7468292 | 14.5451
0.7501022 | 14.59563
0.7535812 | 14.65484
0.7569381 | 14.71722
0.760295 | 14.77239
0.763652 | 14.83477
0.766925 | 14.88848
0.7701598 | 14.93731
0.7733566 | 14.99261
0.7764617 | 15.05022
0.7796966 | 15.09917
0.7829772 | 15.16387
0.7862884 | 15.22625
0.7898132 | 15.28851
0.7934142 | 15.34856
0.7967712 | 15.41326
0.800006 | 15.46294
0.8034393 | 15.52056
0.806758 | 15.57354
0.8099471 | 15.62237
0.813388 | 15.67132
0.816867 | 15.72344
0.8199798 | 15.77081
0.8234206 | 15.81341
0.8265716 | 15.85992
0.8298446 | 15.90655
0.8329955 | 15.95
0.8362685 | 15.99493
0.8394271 | 16.05096
0.8429824 | 16.10064
0.8464614 | 16.15276
0.8498641 | 16.21282
0.8534652 | 16.27435
0.8566161 | 16.32793
0.8600951 | 16.39336
0.8632079 | 16.45196
0.866603 | 16.50713
0.870082 | 16.56316
0.8734008 | 16.61443
0.8766738 | 16.66656
0.8801147 | 16.71551
0.8832656 | 16.77386
0.8864166 | 16.82439
0.8896514 | 16.87261
0.8929244 | 16.92229
0.8962051 | 16.97356
0.8996841 | 17.01702
0.9031173 | 17.0761
0.9065582 | 17.13226
0.9100753 | 17.19915
0.9133941 | 17.2625
0.9166671 | 17.31695
0.9200698 | 17.3698
0.9234649 | 17.43218
0.9267379 | 17.47552
0.9302169 | 17.53228
0.9334975 | 17.59624
0.9366866 | 17.66338
0.9400054 | 17.71868
0.9431564 | 17.7763
0.9463454 | 17.83233
0.9497024 | 17.88836
0.9531432 | 17.92693
0.9564162 | 17.9815
0.959941 | 18.03277
0.9635421 | 18.09112
0.966899 | 18.14959
0.9702102 | 18.21343
0.9734451 | 18.27264
0.976802 | 18.33257
0.9802428 | 18.38323
0.9835998 | 18.43682
0.9869949 | 18.48809
0.9903136 | 18.54266
0.9935027 | 18.60638
0.9967376 | 18.65862
0.9998885 | 18.72247
1.003123 | 18.78484
1.006404 | 18.8471
1.009761 | 18.91033
1.0134 | 18.98602
1.016841 | 19.04217
1.020198 | 19.10613
1.023555 | 19.16851
1.027034 | 19.23382
1.030185 | 19.29314
1.033786 | 19.35784
1.036937 | 19.41082
1.040462 | 19.46832
1.043735 | 19.51653
1.047176 | 19.57561
1.050488 | 19.62305
1.053433 | 19.67676
1.056713 | 19.73987
1.059902 | 19.79358
1.063099 | 19.84485
1.066662 | 19.91101
1.070057 | 19.9812
1.073536 | 20.04053
1.077175 | 20.10669
1.08041 | 20.16443
1.083645 | 20.22766
1.08688 | 20.2898
1.090115 | 20.35071
1.093716 | 20.41455
1.096989 | 20.47864
1.100392 | 20.53626
1.103542 | 20.59546
1.106777 | 20.65149
1.109882 | 20.70911
1.113239 | 20.77857
1.116352 | 20.84937
1.119709 | 20.92285
1.123028 | 20.98841
1.126591 | 21.0531
1.130024 | 21.12171
1.133503 | 21.18567
1.136616 | 21.23779
1.139973 | 21.30811
1.143246 | 21.37354
1.146603 | 21.43836
1.150044 | 21.50623
1.153317 | 21.57556
1.156841 | 21.64661
1.159954 | 21.71057
1.163387 | 21.76428
1.166378 | 21.82263
1.169491 | 21.87952
1.172802 | 21.92212
1.176159 | 21.9845
1.179562 | 22.04834
1.183163 | 22.10913
1.18652 | 22.17529
1.190083 | 22.25196
1.193234 | 22.31751
1.196713 | 22.38855
1.199902 | 22.44934
1.203465 | 22.50855
1.206783 | 22.57166
1.21014 | 22.63709
1.213413 | 22.69238
1.216602 | 22.75855
1.219921 | 22.82739
1.222988 | 22.87793
1.226223 | 22.93079
1.229542 | 22.99866
1.232861 | 23.07898
1.236538 | 23.15418
1.239819 | 23.23767
1.243374 | 23.32385
1.246731 | 23.39954
1.249844 | 23.46741
1.253445 | 23.52185
1.256642 | 23.57556
1.259915 | 23.62769
1.263394 | 23.68286
1.266712 | 23.73584
1.270023 | 23.79651
1.273464 | 23.85877
1.276661 | 23.92029
1.279812 | 23.98816
1.283001 | 24.04444
1.286404 | 24.11231
1.289837 | 24.16907
1.293118 | 24.23621
1.296635 | 24.30152
1.300152 | 24.37354
1.303593 | 24.43897
1.306744 | 24.52271
1.310223 | 24.59278
1.313542 | 24.66309
1.317021 | 24.73023
1.320377 | 24.80518
1.323773 | 24.87305
1.327053 | 24.92993
1.330158 | 24.99231
1.333317 | 25.06873
1.33675 | 25.13416
1.339703 | 25.20056
1.343014 | 25.2843
1.346493 | 25.36633
1.349934 | 25.43567
1.353657 | 25.5138
1.357014 | 25.58423
1.360211 | 25.65821
1.363728 | 25.72376
1.367046 | 25.78784
1.370113 | 25.8501
1.37376 | 25.91797
1.377155 | 25.97095
1.380306 | 26.03321
1.383663 | 26.09485
1.387058 | 26.15247
1.390011 | 26.2085
1.393284 | 26.27234
1.396557 | 26.32996
1.39996 | 26.39868
1.403355 | 26.46729
1.406918 | 26.53443
1.410313 | 26.60547
1.413792 | 26.67652
1.416988 | 26.74036
1.420223 | 26.5885
1.423412 | 26.34192
1.426891 | 26.09339
1.430248 | 25.84729
1.433643 | 25.60755
1.437046 | 25.59436
1.440281 | 25.67883
1.443432 | 25.76477
1.446789 | 25.86267
1.449856 | 25.95203
1.453053 | 26.03723
1.456364 | 26.13587
1.459889 | 26.23377
1.463162 | 26.32532
1.466763 | 26.41687
1.469959 | 26.51233
1.473271 | 26.60144
1.47675 | 26.69153
1.479984 | 26.78601
1.483303 | 26.88489
1.48682 | 26.97791
1.490055 | 27.06946
1.49329 | 27.15857
1.496731 | 27.24304
1.499676 | 27.32996
1.503033 | 27.42542
1.506062 | 27.5138
1.50938 | 27.60608
1.512859 | 27.69544
1.516255 | 27.78772
1.51994 | 27.86267
1.52338 | 27.9408
1.526775 | 28.03064
1.529926 | 28.11511
1.533451 | 28.19739
1.536602 | 28.2865
1.540119 | 28.37097
1.543438 | 28.44739
1.546711 | 28.52161
1.550068 | 28.59656
1.553303 | 28.67151
1.556538 | 28.74964
1.559727 | 28.83093
1.563046 | 28.91638
1.56628 | 29.00061
1.569714 | 29.08508
1.573155 | 29.17908
1.576557 | 29.25965
1.580113 | 29.33777
1.583225 | 29.42615
1.586704 | 29.5138
1.589855 | 29.59729
1.593334 | 29.67859
1.596775 | 29.76477
1.60017 | 29.84216
1.603451 | 29.92737
1.606808 | 29.99671
1.609959 | 30.07556
1.613194 | 30.14514
1.616261 | 30.23035
1.619702 | 30.30457
1.623058 | 30.38513
1.626415 | 30.46326
1.629894 | 30.55799
1.633412 | 30.62805
1.636852 | 30.71497
1.640209 | 30.79944
1.643604 | 30.88538
1.646801 | 30.9596
1.650196 | 31.05359
1.653637 | 31.13709
1.657032 | 31.22327
1.660389 | 31.29505
1.66354 | 31.38342
1.666737 | 31.45593
1.670094 | 31.53015
1.673206 | 31.60755
1.676479 | 31.70081
1.679752 | 31.77893
1.683354 | 31.86243
1.686833 | 31.94226
1.690395 | 32.02039
1.693668 | 32.10315
1.697025 | 32.17664
1.700382 | 32.24841
1.703655 | 32.33459
1.706974 | 32.4198
1.710293 | 32.49695
1.713688 | 32.58069
1.717129 | 32.66272
1.720402 | 32.74402
1.723515 | 32.82703
1.726666 | 32.91052
1.729939 | 32.99353
1.73309 | 33.07483
1.736652 | 33.14417
1.740048 | 33.22009
1.74345 | 33.30212
1.746884 | 33.38025
1.750408 | 33.46155
1.753643 | 33.54285
1.756878 | 33.62952
1.760189 | 33.70471
1.763668 | 33.79846
1.767025 | 33.88538
1.770306 | 33.97449
1.773663 | 34.05261
1.77689 | 34.12756
1.780048 | 34.19165
1.783199 | 34.26807
1.786434 | 34.33362
1.789662 | 34.41101
1.793186 | 34.50256
1.796543 | 34.58606
1.799984 | 34.66272
1.803585 | 34.75671
1.806774 | 34.83411
1.810131 | 34.90808
1.813404 | 34.99573
1.816723 | 35.08801
1.82008 | 35.18054
1.823315 | 35.27747
1.826756 | 35.36511
1.830067 | 35.45349
1.833141 | 35.5387
1.836414 | 35.61365
1.839481 | 35.6991
1.84296 | 35.77942
1.846073 | 35.85681
1.849468 | 35.93494
1.853115 | 36.02185
1.85651 | 36.09924
1.860035 | 36.18762
1.863186 | 36.27502
1.866665 | 36.36584
1.869854 | 36.44958
1.873417 | 36.52917
1.876736 | 36.45532
1.880093 | 36.35986
1.883371 | 36.25475
1.88672 | 36.15611
1.889878 | 36.05992
1.893067 | 36.12755
1.896386 | 36.21764
1.899575 | 36.31529
1.902978 | 36.41319
1.906335 | 36.51988
1.909974 | 36.60826
1.913293 | 36.71397
1.916772 | 36.81407
1.920045 | 36.90977
1.923364 | 37.00597
1.926721 | 37.11095
1.930032 | 37.21202
1.933435 | 37.31529
1.936746 | 37.42589
1.940187 | 37.52843
1.943421 | 37.63097
1.946611 | 37.73521
1.949723 | 37.83556
1.952996 | 37.92784
1.956353 | 38.03673
1.959672 | 38.14317
1.963151 | 38.24425
1.966508 | 38.35875
1.970193 | 38.47545
1.973428 | 38.59068
1.976861 | 38.70518
1.980218 | 38.80772
1.983453 | 38.91197
1.986856 | 39.00987
1.990373 | 39.10289
1.993646 | 39.20079
1.996965 | 39.30333
2.000199 | 39.4005
2.00335 | 39.50304
2.006585 | 39.60802
2.009896 | 39.70836
2.012971 | 39.81798
2.01645 | 39.93004
2.020089 | 40.03819
2.023652 | 40.14561
2.026925 | 40.2545
2.030404 | 40.36974
2.033761 | 40.47716
2.037118 | 40.58507
2.040353 | 40.69005
2.04371 | 40.79356
2.04699 | 40.88756
2.050591 | 40.98766
2.053826 | 41.08702
2.056977 | 41.18883
2.060166 | 41.29698
2.063363 | 41.39561
2.066514 | 41.43925
2.069825 | 41.35088
2.073144 | 41.26884
2.076745 | 41.17729
2.080186 | 41.09453
2.083787 | 41.07304
2.0869 | 41.19975
2.090295 | 41.30815
2.093446 | 41.42729
2.096887 | 41.54814
2.100282 | 41.66093
2.103639 | 41.76591
2.106957 | 41.87553
2.11023 | 41.98686
2.113465 | 42.09331
2.116662 | 42.20317
2.119767 | 42.30644
2.123086 | 42.4185
2.126405 | 42.52837
2.129762 | 42.64433
2.133279 | 42.76421
2.136758 | 42.88554
2.140115 | 43.00273
2.14335 | 43.11552
2.146745 | 43.2188
2.150102 | 43.32939
2.15342 | 43.44536
2.156693 | 43.55595
2.160172 | 43.67265
2.163247 | 43.79668
2.16668 | 43.89677
2.169793 | 43.99712
2.173028 | 44.10112
2.176263 | 44.20781
2.179536 | 44.304
2.182771 | 44.41386
2.186288 | 44.52495
2.189729 | 44.64726
2.193208 | 44.74834
2.196649 | 44.86528
2.199922 | 44.98051
2.20324 | 45.09331
2.206513 | 45.18633
2.210031 | 45.30083
2.213349 | 45.40434
2.216828 | 45.51079
2.219979 | 45.61504
2.223382 | 45.71758
2.226365 | 45.82695
2.229722 | 45.93315
2.232919 | 46.02861
2.236276 | 46.12968
2.239633 | 46.24394
2.243188 | 46.34258
2.246423 | 46.44609
2.250108 | 46.55888
2.253304 | 46.66948
2.256783 | 46.77202
2.260095 | 46.877
2.263413 | 46.98662
2.266648 | 47.10039
2.270165 | 47.21318
2.273606 | 47.33012
2.276841 | 47.44682
2.280076 | 47.55424
2.283265 | 47.65508
2.286462 | 47.75298
2.289697 | 47.85649
2.293008 | 47.95757
2.296365 | 48.06401
2.299806 | 48.17461
2.303491 | 48.28886
2.306886 | 48.38359
2.310121 | 48.47685
2.313439 | 48.57939
2.316796 | 48.67876
2.320275 | 48.78056
2.323709 | 48.89116
2.327027 | 48.99834
2.330178 | 49.10185
2.333657 | 49.19975
2.336732 | 49.29765
2.340005 | 49.41045
2.343278 | 49.52324
2.346429 | 49.63139
2.349664 | 49.74516
2.353189 | 49.85014
2.356828 | 49.95195
2.360391 | 50.05522
2.363503 | 50.15947
2.367105 | 50.26372
2.3705 | 50.3726
2.373612 | 50.46953
2.377053 | 50.58257
2.380326 | 50.68974
2.383767 | 50.79472
2.3872 | 50.89897
2.390435 | 51.00639
2.393716 | 51.09868
2.396821 | 51.19878
2.399972 | 51.29912
2.403085 | 51.41045
2.406487 | 51.52324
2.410127 | 51.63921
2.413606 | 51.752
2.417085 | 51.86186
2.420236 | 51.96684
2.423554 | 52.07085
2.426789 | 52.16875
2.430184 | 52.26738
2.433503 | 52.37798
2.436944 | 52.47905
2.440293 | 52.57378
2.44349 | 52.67314
2.446885 | 52.78203
2.450082 | 52.87675
2.453233 | 52.97466
2.456468 | 53.08354
2.459619 | 53.19243
2.463014 | 53.29033
2.466493 | 53.40483
2.469895 | 53.51836
2.473458 | 53.61626
2.476853 | 53.72832
2.480004 | 53.84111
2.483399 | 53.94389
2.486802 | 54.04716
2.490075 | 54.15776
2.49347 | 54.25395
2.496789 | 54.35039
2.500024 | 54.44414
2.503259 | 54.53569
2.506532 | 54.63286
2.509561 | 54.73466
2.512795 | 54.83794
2.516191 | 54.94926
2.519547 | 55.06206
2.523072 | 55.18291
2.526673 | 55.29179
2.529946 | 55.41313
2.533341 | 55.53105
2.536622 | 55.6187
2.539933 | 55.67924
2.543374 | 55.75664
2.546487 | 55.81596
2.550088 | 55.8853
2.553277 | 55.97612
2.556596 | 56.08745
2.559991 | 56.19316
2.563188 | 56.29643
2.5663 | 56.3936
2.569612 | 56.51128
2.572885 | 56.62016
2.576409 | 56.73051
2.579926 | 56.84673
2.583245 | 56.95561
2.586808 | 57.07378
2.589959 | 57.18291
2.5934 | 57.29326
2.596673 | 57.41093
2.599984 | 57.5247
2.603425 | 57.62553
2.60682 | 57.74174
2.610261 | 57.84966
2.613458 | 57.95634
2.616693 | 58.06523
2.619882 | 58.16948
2.623033 | 58.27275
2.626435 | 58.37383
2.629708 | 58.48125
2.633187 | 58.58769
2.636498 | 58.69658
2.640183 | 58.80473
2.64354 | 58.93169
2.646821 | 59.0352
2.650216 | 59.14873
2.653489 | 59.26567
2.656724 | 59.38481
2.660447 | 59.48833
2.663766 | 59.60649
2.666917 | 59.71147
2.670152 | 59.81499
2.673509 | 59.91826
2.676415 | 60.02422
2.679894 | 60.12285
2.683045 | 60.23955
2.686402 | 60.34624
2.690003 | 60.45341
2.693528 | 60.56401
2.697007 | 60.6729
2.700242 | 60.77861
2.703759 | 60.88994
2.707116 | 60.99809
2.710145 | 61.11162
2.713708 | 61.23003
2.717187 | 61.33745
2.720294 | 61.44861
2.723857 | 61.56482
2.727092 | 61.66736
2.730365 | 61.77454
2.733356 | 61.88513
2.736713 | 61.99255
2.739742 | 62.09583
2.743259 | 62.20007
2.746868 | 62.30823
2.750263 | 62.40686
2.753658 | 62.50696
2.756809 | 62.60876
2.760295 | 62.71692
2.763484 | 62.81653
2.766963 | 62.92761
2.770282 | 63.03577
2.773593 | 63.15027
2.776996 | 63.26624
2.780147 | 63.37048
2.783504 | 63.48499
2.786655 | 63.5946
2.789806 | 63.7074
2.793003 | 63.81238
2.796398 | 63.93005
2.799587 | 64.03333
2.803272 | 64.14465
2.806713 | 64.245
2.81007 | 64.35242
2.81351 | 64.45422
2.816616 | 64.55432
2.820056 | 64.66492
2.823413 | 64.77307
2.826732 | 64.87073
2.829967 | 64.98206
2.833446 | 65.09656
2.836597 | 65.20471
2.839992 | 65.30164
2.843067 | 65.41687
2.846256 | 65.51868
2.849575 | 65.62854
2.852809 | 65.72644
2.856365 | 65.84558
2.859722 | 65.94885
2.863369 | 66.06091
2.866687 | 66.16687
2.869915 | 66.27332
2.873355 | 66.37659
2.876552 | 66.49109
2.880153 | 66.59607
2.883342 | 66.70422
2.886699 | 66.81384
2.89014 | 66.91565
2.893413 | 67.01672
2.896526 | 67.10901
2.899639 | 67.19592
2.903072 | 67.31091
2.906108 | 67.42957
2.909587 | 67.55432
2.913066 | 67.68835
2.916423 | 67.83093
2.920063 | 67.94177
2.923336 | 68.04993
2.926654 | 68.14465
2.930095 | 68.24329
2.933284 | 68.34583
2.936725 | 68.44446
2.94012 | 68.55188
2.943561 | 68.66394
2.946712 | 68.76892
2.950031 | 68.87146
2.953266 | 68.97571
2.956417 | 69.07507
2.959728 | 69.18323
2.963008 | 69.29211
2.966403 | 69.39465
2.969799 | 69.51233
2.973445 | 69.62903
2.976924 | 69.73328
2.980114 | 69.84534
2.983516 | 69.95349
2.986911 | 70.06091
2.990146 | 70.17224
2.993663 | 70.28552
2.997104 | 70.401
3.000217 | 70.51062
3.003696 | 70.61243
3.006847 | 70.70813
3.010082 | 70.80823
3.013149 | 70.90686
3.016506 | 71.01355
3.019702 | 71.11609
3.023098 | 71.23694
3.026783 | 71.34167
3.030178 | 71.4491
3.033657 | 71.57117
3.036937 | 71.69934
3.040416 | 71.80115
3.043727 | 71.92908
3.046962 | 72.04333
3.050487 | 72.15466
3.053798 | 72.25964
3.057117 | 72.38049
3.060436 | 72.4823
3.063663 | 72.59119
3.066776 | 72.68982
3.070011 | 72.79871
3.073162 | 72.90125
3.076519 | 73.01013
3.079875 | 73.11438
3.083644 | 73.23523
3.087085 | 73.34485
3.090236 | 73.46008
3.093631 | 73.56677
3.096904 | 73.67883
3.100345 | 73.78455
3.103664 | 73.8927
3.106937 | 74.00159
3.11037 | 74.11584
3.113567 | 74.22253
3.11684 | 74.32678
3.120037 | 74.43396
3.12331 | 74.53577
3.126422 | 74.63367
3.129779 | 74.74817
3.133014 | 74.86023
3.136447 | 74.97546
3.139972 | 75.08679
3.143329 | 75.20959
3.146762 | 75.32581
3.149921 | 75.43152
3.153278 | 75.55164
3.156551 | 75.67078
3.159992 | 75.78137
3.163425 | 75.90051
3.166828 | 76.01257
3.169933 | 76.11829
3.17329 | 76.22083
3.176441 | 76.32434
3.179637 | 76.42615
3.182956 | 76.54211
3.186145 | 76.64783
3.189502 | 76.7616
3.192981 | 76.87683
3.196628 | 76.98889
3.200023 | 77.10242
3.20322 | 77.21936
3.206653 | 77.33997
3.210056 | 77.46936
3.213283 | 77.58704
3.216686 | 77.703
3.220043 | 77.82605
3.223522 | 77.93982
3.226795 | 78.05115
3.229908 | 78.16956
3.233219 | 78.27771
3.236293 | 78.38025
3.23965 | 78.47498
3.243045 | 78.5697
3.246242 | 78.68005
3.249881 | 78.79529
3.253154 | 78.90979
3.256763 | 79.03772
3.259952 | 79.16003
3.263347 | 79.26331
3.266582 | 79.37927
3.270023 | 79.48743
3.27338 | 79.6073
3.276699 | 79.72961
3.280178 | 79.85852
3.283367 | 79.98474
3.286724 | 80.10681
3.28992 | 80.22473
3.293025 | 80.34143
3.296344 | 80.44104
3.299785 | 80.54431
3.303058 | 80.6571
3.306659 | 80.76697
3.3101 | 80.87903
3.313541 | 81.00208
3.316814 | 81.11169
3.320087 | 81.22864
3.323528 | 81.33264
3.326923 | 81.45349
3.330242 | 81.56726
3.333843 | 81.67932
3.336956 | 81.78967
3.340312 | 81.90491
3.343547 | 82.00134
3.346653 | 82.11023
3.349849 | 82.22156
3.353 | 82.33191
3.356563 | 82.45032
3.359874 | 82.57019
3.363483 | 82.6886
3.366962 | 82.80457
3.370319 | 82.9198
3.373714 | 83.02722
3.376987 | 83.13782
3.38026 | 83.24744
3.383701 | 83.36902
3.386898 | 83.49207
3.390377 | 83.62292
3.393856 | 83.74231
3.397007 | 83.86633
3.400196 | 83.98303
3.403354 | 84.09045
3.406581 | 84.19299
3.409816 | 84.30579
3.413219 | 84.41467
3.416652 | 84.52844
3.420421 | 84.6405
3.423694 | 84.76282
3.426929 | 84.87805
3.430248 | 84.98938
3.433437 | 85.09753
3.436962 | 85.21667
3.440273 | 85.32556
3.44363 | 85.43372
3.446949 | 85.55603
3.450305 | 85.66101
3.453578 | 85.76184
3.456775 | 85.86218
3.459804 | 85.96643
3.463199 | 86.0675
3.466388 | 86.17957
3.469707 | 86.29382
3.473232 | 86.41467
3.476665 | 86.53772
3.479984 | 86.6427
3.483547 | 86.75085
3.486698 | 86.86292
3.490131 | 86.98132
3.493328 | 87.09412
3.496768 | 87.21106
3.500041 | 87.3429
3.503398 | 87.46741
3.506633 | 87.57336
3.509822 | 87.68372
3.513019 | 87.80286
3.516208 | 87.91418
3.519489 | 88.03259
3.522762 | 88.15662
3.526157 | 88.28894
3.529804 | 88.41687
3.533115 | 88.54163
3.5368 | 88.65686
3.539997 | 88.77991
3.543354 | 88.87781
3.546627 | 88.99304
3.549945 | 89.09021
3.553384 | 89.19448
3.556611 | 89.30337
3.560136 | 89.42641
3.563287 | 89.52749
3.566728 | 89.652
3.569757 | 89.75381
3.573068 | 89.85024
3.576265 | 89.94741
3.579576 | 90.05703
3.583223 | 90.15176
3.586702 | 90.26626
3.590059 | 90.39223
3.593415 | 90.51723
3.596689 | 90.63003
3.599885 | 90.75845
3.603318 | 90.88247
3.603318 | 90.88247
3.613511 | 91.225
3.624978 | 91.61269
3.636277 | 92.00552
3.646837 | 92.37173
3.656907 | 92.72768
3.6671 | 93.05288
3.678483 | 93.43887
3.689821 | 93.80679
3.700296 | 94.15859
3.710328 | 94.48135
3.720399 | 94.79629
3.73047 | 95.1144
3.741685 | 95.46181
3.75171 | 95.77749
3.761903 | 96.09707
3.773492 | 96.4435
3.785325 | 96.78603
3.796457 | 97.11831
3.80829 | 97.46963
3.818483 | 97.81362
3.830148 | 98.19399
3.841775 | 98.57998
3.852868 | 98.95889
3.862939 | 99.29409
3.875177 | 99.83462
3.883813 | 100.0241
3.889998 | 100.177
3.889835 | 99.9858
3.889835 | 99.96212