## Parameter
Kunde
Auftrags-Nr.
Prüfnorm
Art und Bezeichnung
Werkstoff
Probenentnahme
Probentyp
Vorbehandlung
Prüfer
Bemerkung
Maschinendaten

## Ergebnisse
| Obere Streckgrenze | dL bei oberer Streckgrenze | Fmax | dL bei Fmax
| N | mm | N | mm
Probe 9 |  |  | 100.0616 | 5.225239

## Statistik
Serie | Obere Streckgrenze | dL bei oberer Streckgrenze | Fmax | dL bei Fmax
| N | mm | N | mm
x |  |  | 100.0616 | 5.225239
s
n

## Probe 9
Probe 9 | Probe 9
Standardweg | Standardkraft
mm | N
0 | 4.888234
-4.110186e-05 | 4.878751
-0.0001229733 | 4.874022
-0.0001229733 | 4.851142
-1.877247e-07 | 4.830645
0.002371362 | 4.868483
0.004663995 | 4.905547
0.006792596 | 4.931635
0.009413293 | 4.95925
0.01146179 | 4.982138
0.01391464 | 5.014487
0.01645522 | 5.051596
0.01931625 | 5.070517
0.02222686 | 5.083159
0.02447753 | 5.095763
0.02656036 | 5.095793
0.02910095 | 5.099738
0.03143554 | 5.118659
0.03434234 | 5.137579
0.0368753 | 5.143134
0.03982788 | 5.147894
0.04265075 | 5.148669
0.04571777 | 5.136858
0.04862457 | 5.135252
0.05182128 | 5.147856
0.05505615 | 5.176177
0.05845123 | 5.206206
0.06184631 | 5.232329
0.06508117 | 5.25833
0.06831603 | 5.267821
0.07163482 | 5.269423
0.07466369 | 5.274161
0.07781463 | 5.28678
0.08104949 | 5.294669
0.08449035 | 5.308066
0.08809143 | 5.319144
0.09140258 | 5.335715
0.09492736 | 5.339652
0.09844451 | 5.345976
0.1015955 | 5.350714
0.1048303 | 5.353865
0.1083932 | 5.353079
0.11159 | 5.364913
0.114985 | 5.364131
0.118342 | 5.357829
0.1217828 | 5.316081
0.124888 | 5.239665
0.1282449 | 5.153483
0.1312738 | 5.075358
0.1345926 | 5.019328
0.1378656 | 4.998717
0.1413064 | 5.023925
0.1447854 | 5.054687
0.1483484 | 5.086303
0.1517053 | 5.116271
0.1550622 | 5.145507
0.1584192 | 5.166015
0.161654 | 5.196776
0.165011 | 5.221251
0.16849 | 5.234679
0.1718469 | 5.247313
0.1751581 | 5.258361
0.1784769 | 5.276488
0.1816659 | 5.29309
0.1849847 | 5.306487
0.1880517 | 5.327788
0.1913705 | 5.353057
0.1947275 | 5.355449
0.1980844 | 5.363338
0.2015634 | 5.375178
0.2051263 | 5.388576
0.2085214 | 5.397264
0.2118783 | 5.422532
0.2151514 | 5.444627
0.2184701 | 5.468247
0.221911 | 5.488023
0.2252222 | 5.511704
0.228663 | 5.514878
0.2318597 | 5.529038
0.235293 | 5.53618
0.2384057 | 5.549598
0.2416406 | 5.555126
0.2448297 | 5.575634
0.2480646 | 5.586681
0.2514215 | 5.609569
0.2549463 | 5.626934
0.2584634 | 5.645061
0.2620645 | 5.660045
0.2653452 | 5.67506
0.2686945 | 5.68925
0.2719751 | 5.701915
0.275332 | 5.717693
0.2786432 | 5.721649
0.2820459 | 5.735046
0.2855631 | 5.743744
0.2887598 | 5.756348
0.2921167 | 5.76503
0.2953439 | 5.786362
0.2985407 | 5.804459
0.3015695 | 5.82341
0.3048425 | 5.837662
0.3082834 | 5.856583
0.3117624 | 5.872391
0.3152795 | 5.88028
0.3188043 | 5.879547
0.3219553 | 5.889725
0.3251901 | 5.88974
0.3284631 | 5.893691
0.3317819 | 5.906325
0.3352991 | 5.923659
0.3387399 | 5.938643
0.341929 | 5.954452
0.3453317 | 5.959991
0.3484827 | 5.969456
0.3516336 | 5.97971
0.3548303 | 5.98604
0.3580194 | 6.013628
0.3613382 | 6.045915
0.3646112 | 6.066514
0.3681284 | 6.092577
0.3717371 | 6.112291
0.3750482 | 6.123353
0.3784052 | 6.126527
0.3817239 | 6.133623
0.3850809 | 6.143877
0.3883539 | 6.15413
0.3917108 | 6.151773
0.3951898 | 6.16361
0.3983789 | 6.180151
0.4016977 | 6.185705
0.4048944 | 6.195959
0.4080835 | 6.211706
0.4113184 | 6.225957
0.4145532 | 6.243291
0.4178262 | 6.248846
0.4212671 | 6.259893
0.4248682 | 6.280401
0.428309 | 6.298559
0.431666 | 6.308828
0.435061 | 6.337209
0.4382501 | 6.362386
0.4417368 | 6.385335
0.4448419 | 6.411397
0.4483209 | 6.435079
0.4518839 | 6.45638
0.4549966 | 6.47141
0.4582697 | 6.492712
0.4616724 | 6.511632
0.4647775 | 6.532171
0.4679742 | 6.553472
0.4712473 | 6.580266
0.4745203 | 6.600835
0.477923 | 6.63709
0.4815622 | 6.654485
0.4849649 | 6.681341
0.4883218 | 6.708135
0.4917169 | 6.734197
0.4949899 | 6.736593
0.4984308 | 6.7618
0.5017038 | 6.780782
0.5050607 | 6.802877
0.5085016 | 6.819448
0.5117746 | 6.846242
0.5150476 | 6.880971
0.5183206 | 6.903066
0.5213953 | 6.922842
0.5247522 | 6.959096
0.5280634 | 6.982778
0.5313821 | 7.004079
0.5348611 | 7.039602
0.538302 | 7.068044
0.5417429 | 7.086172
0.5453821 | 7.108266
0.5485788 | 7.130361
0.5518518 | 7.145406
0.5552469 | 7.16982
0.5585199 | 7.196676
0.5619226 | 7.220357
0.5653177 | 7.246419
0.5685907 | 7.271627
0.5716653 | 7.301656
0.5752283 | 7.33315
0.5782571 | 7.368734
0.5814844 | 7.390829
0.5846429 | 7.423116
0.5880762 | 7.446065
0.5916391 | 7.467367
0.595202 | 7.485555
0.5985971 | 7.510763
0.6019159 | 7.532125
0.605311 | 7.554983
0.6085458 | 7.57311
0.6120248 | 7.603872
0.6155496 | 7.633108
0.6187387 | 7.655996
0.6220117 | 7.677343
0.6254907 | 7.701757
0.6286874 | 7.726232
0.6319605 | 7.752294
0.6349893 | 7.776769
0.6382623 | 7.808324
0.641459 | 7.833593
0.6448999 | 7.853307
0.6483331 | 7.872228
0.6520181 | 7.896703
0.6555429 | 7.917211
0.6586939 | 7.940893
0.6619669 | 7.966955
0.6651636 | 7.99143
0.6685587 | 8.006413
0.6719156 | 8.032475
0.6753564 | 8.044316
0.6785837 | 8.065618
0.6819864 | 8.080602
0.6850992 | 8.10587
0.6882883 | 8.120091
0.6915613 | 8.149999
0.6947199 | 8.163487
0.6979471 | 8.183202
0.7014261 | 8.20847
0.7048288 | 8.229711
0.7084299 | 8.258946
0.7118707 | 8.283422
0.7149759 | 8.318151
0.7182108 | 8.343358
0.7217348 | 8.370275
0.7248476 | 8.391577
0.7284486 | 8.431738
0.7316377 | 8.461035
0.7350786 | 8.487036
0.7382753 | 8.512304
0.7416704 | 8.537573
0.7447374 | 8.562841
0.7478883 | 8.580206
0.751169 | 8.603888
0.754564 | 8.630682
0.7578828 | 8.650457
0.7614381 | 8.666998
0.7650468 | 8.693853
0.768358 | 8.713568
0.7717149 | 8.747503
0.7750337 | 8.775946
0.7782686 | 8.808294
0.7817476 | 8.842962
0.7851427 | 8.880072
0.7884614 | 8.914007
0.7917345 | 8.955023
0.7948854 | 8.985785
0.7982423 | 9.007147
0.8013933 | 9.031622
0.8045061 | 9.058477
0.8078249 | 9.087652
0.8111818 | 9.116888
0.8148592 | 9.159491
0.8182619 | 9.202093
0.8217409 | 9.224981
0.8250139 | 9.252569
0.8282869 | 9.281012
0.8317659 | 9.311773
0.8350465 | 9.333868
0.8383195 | 9.370123
0.8417604 | 9.412054
0.8450334 | 9.440435
0.8484285 | 9.463324
0.8516634 | 9.494085
0.8549364 | 9.517004
0.858011 | 9.539099
0.8614442 | 9.576941
0.8646791 | 9.608557
0.8681581 | 9.639318
0.8714387 | 9.681067
0.875078 | 9.704809
0.878473 | 9.733252
0.8819139 | 9.756933
0.8851869 | 9.784521
0.8884676 | 9.80509
0.8919008 | 9.833471
0.8953416 | 9.851599
0.8988588 | 9.880835
0.9020555 | 9.894262
0.9053285 | 9.906897
0.9084795 | 9.919516
0.9117143 | 9.943991
0.9148653 | 9.962118
0.9181001 | 9.989767
0.9215028 | 10.02999
0.9247301 | 10.071
0.9284608 | 10.10494
0.9319398 | 10.1412
0.9351747 | 10.18227
0.9386537 | 10.20522
0.9420869 | 10.22256
0.9454057 | 10.24306
0.9484346 | 10.26046
0.9520357 | 10.28493
0.9553926 | 10.31173
0.9585893 | 10.3536
0.9621522 | 10.38833
0.9653795 | 10.43252
0.9683321 | 10.46407
0.9715669 | 10.49245
0.9748781 | 10.51455
0.9783571 | 10.53982
0.981714 | 10.56115
0.985193 | 10.59588
0.9887178 | 10.63299
0.9920747 | 10.66057
0.9952638 | 10.69451
0.9985445 | 10.72527
1.001817 | 10.74346
1.005174 | 10.76952
1.008531 | 10.80181
1.012048 | 10.83574
1.015321 | 10.87444
1.01864 | 10.90447
1.021837 | 10.93841
1.025026 | 10.97307
1.028223 | 10.99682
1.031496 | 11.02196
1.034647 | 11.0631
1.038126 | 11.08983
1.041605 | 11.1278
1.045046 | 11.17272
1.048441 | 11.19726
1.051676 | 11.21541
1.054949 | 11.24148
1.058351 | 11.25252
1.061708 | 11.26909
1.064981 | 11.29668
1.06846 | 11.34087
1.071695 | 11.37554
1.074968 | 11.41033
1.078119 | 11.43554
1.081232 | 11.46007
1.084421 | 11.48296
1.08774 | 11.50902
1.091219 | 11.53899
1.094614 | 11.56817
1.098345 | 11.60283
1.101534 | 11.63677
1.105097 | 11.66521
1.108248 | 11.69286
1.111604 | 11.71422
1.114961 | 11.65673
1.11844 | 11.57397
1.121843 | 11.51476
1.124948 | 11.45458
1.128427 | 11.40966
1.131624 | 11.4403
1.134897 | 11.49401
1.13801 | 11.53576
1.141405 | 11.5808
1.14464 | 11.61162
1.148165 | 11.6574
1.15156 | 11.71258
1.155039 | 11.75445
1.158434 | 11.80413
1.161669 | 11.86492
1.164865 | 11.91704
1.168344 | 11.9572
1.171533 | 12.00298
1.175058 | 12.04253
1.178491 | 12.07561
1.18181 | 12.1104
1.185083 | 12.14348
1.188356 | 12.18145
1.191515 | 12.21685
1.19462 | 12.25323
1.198023 | 12.28948
1.201334 | 12.32903
1.204736 | 12.37627
1.208292 | 12.41106
1.211694 | 12.45757
1.215212 | 12.49712
1.218652 | 12.53338
1.221803 | 12.56341
1.225122 | 12.6021
1.228601 | 12.63994
1.232042 | 12.67461
1.235269 | 12.71966
1.238748 | 12.75994
1.241823 | 12.8001
1.245096 | 12.8388
1.248331 | 12.87517
1.251688 | 12.89959
1.254755 | 12.9406
1.258074 | 12.97613
1.261675 | 13.00933
1.265276 | 13.05352
1.268717 | 13.09771
1.272074 | 13.13164
1.275392 | 13.16875
1.278581 | 13.20891
1.282022 | 13.2044
1.285295 | 13.16967
1.288568 | 13.12389
1.292169 | 13.09618
1.29545 | 13.05517
1.298723 | 13.0598
1.301874 | 13.10631
1.305147 | 13.15771
1.308222 | 13.19713
1.311373 | 13.24682
1.314852 | 13.29662
1.318414 | 13.34386
1.321848 | 13.38964
1.325456 | 13.43944
1.328607 | 13.48998
1.332002 | 13.53722
1.335153 | 13.58068
1.338594 | 13.62328
1.341951 | 13.66356
1.345308 | 13.70458
1.348627 | 13.74328
1.351976 | 13.77794
1.355135 | 13.82775
1.358408 | 13.88219
1.361475 | 13.93664
1.364832 | 13.99816
1.368067 | 14.0526
1.371423 | 14.09997
1.374864 | 14.14416
1.378465 | 14.18212
1.381822 | 14.22313
1.385141 | 14.27209
1.388452 | 14.32018
1.391725 | 14.3723
1.395044 | 14.42284
1.398363 | 14.47558
1.401796 | 14.49467
1.405031 | 14.47892
1.408304 | 14.4702
1.411539 | 14.46311
1.414613 | 14.45442
1.417925 | 14.48045
1.421205 | 14.54271
1.424394 | 14.59715
1.427873 | 14.66502
1.431352 | 14.71715
1.434999 | 14.78258
1.438272 | 14.84349
1.441629 | 14.90965
1.444948 | 14.96336
1.448259 | 15.0305
1.4517 | 15.08104
1.454935 | 15.13707
1.458452 | 15.18834
1.461809 | 15.25145
1.465006 | 15.30907
1.468157 | 15.369
1.471552 | 15.41722
1.474581 | 15.45982
1.477899 | 15.46623
1.481256 | 15.44652
1.484735 | 15.42674
1.488298 | 15.42516
1.491655 | 15.41964
1.49521 | 15.45112
1.498285 | 15.50629
1.501642 | 15.56305
1.504999 | 15.6153
1.508394 | 15.67841
1.511835 | 15.73127
1.515024 | 15.78656
1.518503 | 15.83942
1.521738 | 15.8891
1.524889 | 15.93097
1.528169 | 15.97919
1.531236 | 16.03205
1.534631 | 16.09125
1.537988 | 16.14326
1.541551 | 16.20014
1.544992 | 16.26252
1.548509 | 16.3216
1.55179 | 16.37678
1.555066 | 16.43063
1.558461 | 16.49277
1.561818 | 16.55209
1.565297 | 16.60495
1.568654 | 16.66574
1.572049 | 16.72726
1.575284 | 16.78183
1.578557 | 16.83066
1.581631 | 16.89389
1.585027 | 16.95151
1.588139 | 17.00668
1.591374 | 17.06516
1.594807 | 17.10699
1.598454 | 17.08099
1.601933 | 17.05573
1.605328 | 17.03839
1.608685 | 17.0108
1.612126 | 17.00909
1.615323 | 17.06512
1.61868 | 17.12433
1.622075 | 17.18341
1.62547 | 17.24982
1.628873 | 17.30975
1.631902 | 17.37762
1.635419 | 17.44305
1.638486 | 17.49921
1.641721 | 17.5661
1.644795 | 17.62543
1.648152 | 17.69012
1.651585 | 17.75726
1.654942 | 17.82733
1.658673 | 17.89069
1.661984 | 17.96088
1.665181 | 18.02325
1.668614 | 18.07843
1.671849 | 18.14789
1.67513 | 18.21112
1.678609 | 18.27802
1.682004 | 18.33661
1.685117 | 18.40204
1.688596 | 18.45331
1.691746 | 18.51569
1.694897 | 18.57648
1.69817 | 18.63641
1.701451 | 18.69806
1.704678 | 18.7619
1.708081 | 18.82196
1.71172 | 18.88495
1.715077 | 18.95673
1.718434 | 19.01532
1.721837 | 19.08392
1.724942 | 19.15021
1.728383 | 19.20929
1.73174 | 19.27496
1.735181 | 19.34503
1.738415 | 19.41376
1.74165 | 19.4754
1.744839 | 19.53778
1.748235 | 19.59613
1.751469 | 19.64825
1.754544 | 19.70819
1.757817 | 19.76898
1.761136 | 19.82965
1.764653 | 19.89606
1.76801 | 19.9693
1.771657 | 20.02631
1.774846 | 20.09174
1.778325 | 20.15253
1.781476 | 20.20538
1.784917 | 20.2757
1.788274 | 20.28131
1.791837 | 20.24738
1.795026 | 20.20795
1.798344 | 20.17084
1.801579 | 20.12506
1.804852 | 20.13361
1.808125 | 20.18964
1.811276 | 20.26141
1.814557 | 20.33319
1.818036 | 20.40887
1.821431 | 20.48553
1.824994 | 20.55585
1.828427 | 20.62836
1.831708 | 20.69232
1.835103 | 20.74921
1.838376 | 20.82733
1.841656 | 20.90375
1.845174 | 20.98114
1.848531 | 21.06488
1.851765 | 21.1413
1.85516 | 21.22186
1.858395 | 21.28741
1.861592 | 21.35455
1.864781 | 21.42389
1.868054 | 21.49408
1.871335 | 21.55743
1.874814 | 21.64655
1.878087 | 21.72394
1.88181 | 21.79791
1.885129 | 21.87921
1.888318 | 21.94952
1.891843 | 22.00873
1.8952 | 22.07196
1.898595 | 22.13739
1.90199 | 22.2077
1.905347 | 22.28412
1.908704 | 22.35907
1.911984 | 22.43256
1.915089 | 22.52167
1.918324 | 22.59515
1.921559 | 22.66547
1.924794 | 22.74432
1.928067 | 22.82391
1.931508 | 22.89337
1.935231 | 22.97467
1.938504 | 23.05768
1.942151 | 23.14215
1.94534 | 23.23053
1.948743 | 23.31573
1.952016 | 23.3963
1.955373 | 23.47125
1.95873 | 23.54547
1.962125 | 23.61163
1.965482 | 23.6756
1.9688 | 23.74347
1.971867 | 23.80511
1.975186 | 23.86591
1.978375 | 23.93597
1.981488 | 24.00629
1.984891 | 24.06793
1.988568 | 24.15216
1.991887 | 24.22479
1.995244 | 24.29279
1.998563 | 24.36383
2.001874 | 24.44757
2.005109 | 24.52399
2.008549 | 24.60211
2.011945 | 24.68195
2.015263 | 24.76154
2.01862 | 24.83722
2.021855 | 24.90057
2.025166 | 24.97308
2.028439 | 25.0473
2.031598 | 25.11346
2.034787 | 25.18134
2.03806 | 25.25946
2.041295 | 25.32977
2.04482 | 25.40546
2.048177 | 25.47748
2.051732 | 25.54999
2.055089 | 25.61871
2.058369 | 25.6944
2.061764 | 25.75922
2.065037 | 25.82928
2.068516 | 25.89557
2.071751 | 25.95807
2.075154 | 26.02118
2.078503 | 26.07648
2.081494 | 26.14203
2.084767 | 26.21063
2.08788 | 26.28485
2.091199 | 26.34857
2.094434 | 26.42987
2.09779 | 26.50653
2.101598 | 26.57758
2.104787 | 26.65814
2.108388 | 26.74091
2.111623 | 26.82294
2.115063 | 26.90594
2.118214 | 26.98627
2.121655 | 27.06219
2.124928 | 27.14276
2.128247 | 27.22235
2.131764 | 27.29584
2.134915 | 27.37469
2.138318 | 27.44891
2.141385 | 27.5246
2.144704 | 27.59564
2.148015 | 27.6745
2.15125 | 27.75189
2.154645 | 27.83319
2.158208 | 27.91205
2.161732 | 27.98077
2.165089 | 28.04865
2.168278 | 28.1275
2.171635 | 28.19781
2.17503 | 28.27667
2.178387 | 28.36041
2.181912 | 28.44171
2.185185 | 28.51593
2.18858 | 28.59552
2.191739 | 28.66034
2.194966 | 28.73773
2.198125 | 28.80707
2.201398 | 28.87982
2.204755 | 28.94843
2.208028 | 29.0329
2.211423 | 29.10223
2.214986 | 29.19159
2.218465 | 29.27362
2.221989 | 29.35565
2.225262 | 29.43378
2.228451 | 29.52142
2.231808 | 29.58929
2.235249 | 29.66571
2.238644 | 29.75189
2.242001 | 29.82611
2.24516 | 29.90326
2.248471 | 29.98065
2.251744 | 30.04767
2.254903 | 30.11261
2.25813 | 30.18512
2.261487 | 30.25055
2.264683 | 30.33429
2.268368 | 30.42023
2.271764 | 30.50787
2.27541 | 30.58917
2.278645 | 30.68146
2.282124 | 30.75739
2.285352 | 30.83453
2.288632 | 30.9151
2.291905 | 30.99249
2.295384 | 31.06818
2.298825 | 31.15509
2.302136 | 31.23639
2.305333 | 31.3067
2.308522 | 31.39728
2.311803 | 31.48419
2.31503 | 31.55768
2.318105 | 31.63727
2.321667 | 31.71466
2.325063 | 31.78717
2.328625 | 31.85028
2.332021 | 31.92145
2.335217 | 31.99957
2.338452 | 32.0816
2.341931 | 32.159
2.345242 | 32.24103
2.348683 | 32.32477
2.351918 | 32.39655
2.355313 | 32.4715
2.358586 | 32.54254
2.361867 | 32.62531
2.364896 | 32.7027
2.368085 | 32.77692
2.37132 | 32.85822
2.374593 | 32.94586
2.378033 | 33.02399
2.381551 | 33.10455
2.385113 | 33.1983
2.388348 | 33.28131
2.391829 | 33.36648
2.39498 | 33.44387
2.398421 | 33.52908
2.40161 | 33.60793
2.405173 | 33.68777
2.408408 | 33.75784
2.411643 | 33.83523
2.415 | 33.90798
2.418235 | 33.97732
2.42147 | 34.0397
2.424621 | 34.11709
2.42781 | 34.19595
2.431251 | 34.2709
2.434608 | 34.36562
2.438293 | 34.454
2.441649 | 34.54092
2.445083 | 34.62759
2.448279 | 34.71767
2.451598 | 34.7958
2.454909 | 34.8771
2.458472 | 34.95596
2.461623 | 35.04287
2.465148 | 35.13125
2.468299 | 35.21255
2.471732 | 35.30019
2.474845 | 35.38052
2.478202 | 35.45644
2.481154 | 35.52187
2.484466 | 35.59609
2.487861 | 35.67422
2.491347 | 35.76089
2.494948 | 35.82973
2.49826 | 35.90615
2.5017 | 35.98428
2.504973 | 36.06557
2.508414 | 36.13735
2.511649 | 36.22036
2.515128 | 36.30874
2.518485 | 36.3915
2.521796 | 36.45937
2.525199 | 36.5375
2.528312 | 36.6188
2.531585 | 36.6979
2.534774 | 36.76492
2.537971 | 36.84621
2.541327 | 36.92825
2.544684 | 37.00173
2.548247 | 37.08059
2.551681 | 37.17287
2.555282 | 37.25271
2.558562 | 37.33157
2.561835 | 37.41531
2.56523 | 37.48782
2.568549 | 37.56277
2.571868 | 37.64968
2.575385 | 37.71975
2.578658 | 37.7925
2.582015 | 37.86819
2.585212 | 37.93777
2.588363 | 38.00954
2.591514 | 38.08767
2.594909 | 38.16579
2.597983 | 38.24929
2.601462 | 38.3323
2.605025 | 38.4136
2.608581 | 38.48611
2.611983 | 38.56423
2.61534 | 38.64553
2.618575 | 38.72756
2.622008 | 38.80593
2.625411 | 38.88796
2.628684 | 38.97073
2.632041 | 39.04568
2.63552 | 39.11843
2.638709 | 39.1885
2.642028 | 39.27297
2.645095 | 39.34475
2.648376 | 39.40957
2.65161 | 39.48623
2.654922 | 39.56582
2.658362 | 39.6415
2.661803 | 39.72842
2.665282 | 39.81924
2.668639 | 39.90517
2.671912 | 39.98257
2.675223 | 40.05752
2.678664 | 40.1293
2.681983 | 40.19961
2.685256 | 40.26736
2.688697 | 40.34548
2.691932 | 40.41579
2.695159 | 40.48293
2.698394 | 40.55398
2.701591 | 40.62649
2.70478 | 40.69753
2.708014 | 40.77883
2.711493 | 40.86794
2.71485 | 40.95022
2.718329 | 41.04006
2.721564 | 41.12063
2.725165 | 41.20657
2.728324 | 41.28396
2.731681 | 41.37624
2.73487 | 41.44582
2.738349 | 41.52785
2.74179 | 41.2365
2.745025 | 40.52166
2.748336 | 39.78338
2.751616 | 39.05291
2.754844 | 38.32439
2.757918 | 37.96941
2.76123 | 38.03313
2.764464 | 38.13103
2.767867 | 38.22088
2.771422 | 38.31243
2.774825 | 38.40398
2.778304 | 38.49969
2.781783 | 38.58562
2.784896 | 38.68499
2.788375 | 38.7719
2.79161 | 38.86419
2.795127 | 38.95501
2.798484 | 39.04168
2.801635 | 39.1303
2.805076 | 39.22332
2.808265 | 39.31561
2.811545 | 39.41424
2.814734 | 39.51067
2.817969 | 39.60442
2.821288 | 39.70623
2.824599 | 39.79314
2.828284 | 39.88079
2.831641 | 39.97381
2.834998 | 40.06536
2.838317 | 40.15936
2.841628 | 40.24603
2.845031 | 40.34393
2.848388 | 40.43328
2.851699 | 40.52557
2.855056 | 40.60613
2.858375 | 40.69988
2.86177 | 40.79314
2.865005 | 40.88934
2.868201 | 40.98162
2.871474 | 41.08196
2.874663 | 41.17352
2.87802 | 41.26263
2.881423 | 41.35906
2.88494 | 41.45525
2.888419 | 41.55145
2.89186 | 41.64935
2.895095 | 41.74017
2.898612 | 41.8261
2.901847 | 41.90594
2.90512 | 41.99432
2.908721 | 42.08733
2.912124 | 42.17498
2.915313 | 42.25872
2.918593 | 42.35882
2.921821 | 42.44646
2.924979 | 42.53265
2.928168 | 42.61785
2.931441 | 42.70696
2.93476 | 42.79778
2.938239 | 42.88616
2.941886 | 42.97137
2.945159 | 43.06609
2.94876 | 43.16619
2.952117 | 43.25774
2.955108 | 43.35638
2.958587 | 43.4511
2.962104 | 43.55926
2.965301 | 43.65789
2.968818 | 43.74798
2.972091 | 43.841
2.975287 | 43.93816
2.978522 | 44.0202
2.981711 | 44.10931
2.984862 | 44.19769
2.988265 | 44.28851
2.991576 | 44.37298
2.995101 | 44.46062
2.998618 | 44.54339
3.001975 | 44.63103
3.00521 | 44.7077
3.008483 | 44.80315
3.011802 | 44.8908
3.015243 | 44.99334
3.0186 | 45.08562
3.021995 | 45.18108
3.025268 | 45.26165
3.028663 | 45.34295
3.031775 | 45.4179
3.035048 | 45.50237
3.038161 | 45.58611
3.04148 | 45.67767
3.044791 | 45.77142
3.047988 | 45.86614
3.051635 | 45.9577
3.054984 | 46.05096
3.058471 | 46.13616
3.061744 | 46.22601
3.065055 | 46.30193
3.068336 | 46.38396
3.071647 | 46.47161
3.075004 | 46.55828
3.078444 | 46.64349
3.081717 | 46.73211
3.08512 | 46.82977
3.088149 | 46.92229
3.091376 | 47.01067
3.094573 | 47.10442
3.097762 | 47.20232
3.101165 | 47.28924
3.104522 | 47.38787
3.108039 | 47.48479
3.111686 | 47.57879
3.114921 | 47.67107
3.118316 | 47.7636
3.121757 | 47.84002
3.124862 | 47.92767
3.128303 | 48.01214
3.131698 | 48.10442
3.1351 | 48.18255
3.138335 | 48.27264
3.141692 | 48.36175
3.145003 | 48.44231
3.148116 | 48.52044
3.151313 | 48.61199
3.15454 | 48.69402
3.157943 | 48.77605
3.161506 | 48.86517
3.164985 | 48.94964
3.168418 | 49.02557
3.171737 | 49.11468
3.174972 | 49.20867
3.178161 | 49.29925
3.181685 | 49.38299
3.185119 | 49.47771
3.188354 | 49.56463
3.191916 | 49.64178
3.195189 | 49.72942
3.198348 | 49.81561
3.201537 | 49.90154
3.204772 | 49.98284
3.208091 | 50.06243
3.211242 | 50.13738
3.214637 | 50.22674
3.218154 | 50.31341
3.221641 | 50.40496
3.225079 | 50.49987
3.228635 | 50.59753
3.231786 | 50.69469
3.235142 | 50.78551
3.238583 | 50.87853
3.242024 | 50.97399
3.245419 | 51.06652
3.248738 | 51.1571
3.251851 | 51.24328
3.255162 | 51.32848
3.258397 | 51.42004
3.261548 | 51.50207
3.264867 | 51.5841
3.26814 | 51.67101
3.271458 | 51.75866
3.275098 | 51.83752
3.278783 | 51.92419
3.282101 | 52.01281
3.285458 | 52.10509
3.288647 | 52.18249
3.292004 | 52.26769
3.295323 | 52.35754
3.29868 | 52.4381
3.302113 | 52.5155
3.30547 | 52.60705
3.308667 | 52.68346
3.311856 | 52.75842
3.315259 | 52.83434
3.318494 | 52.91711
3.321477 | 52.99694
3.324879 | 53.0797
3.328274 | 53.16735
3.331753 | 53.26354
3.335232 | 53.35046
3.338551 | 53.43176
3.341862 | 53.5194
3.345265 | 53.60217
3.348576 | 53.67956
3.352017 | 53.76232
3.355336 | 53.84753
3.358647 | 53.94152
3.361798 | 54.02135
3.365277 | 54.10339
3.368474 | 54.18298
3.371663 | 54.26745
3.374738 | 54.34557
3.378011 | 54.42223
3.381329 | 54.50036
3.384808 | 54.58703
3.388242 | 54.66125
3.391804 | 54.74426
3.395161 | 54.83898
3.398442 | 54.92736
3.401791 | 55.00475
3.404988 | 55.1112
3.408429 | 55.20104
3.41174 | 55.28796
3.415059 | 55.38195
3.418294 | 55.47668
3.421605 | 55.54992
3.424802 | 55.64001
3.427953 | 55.72985
3.431309 | 55.81823
3.434422 | 55.90588
3.437779 | 55.99987
3.441212 | 56.07555
3.444821 | 56.17028
3.448376 | 56.25646
3.451573 | 56.33678
3.454968 | 56.41174
3.458203 | 56.50109
3.461728 | 56.57995
3.464917 | 56.66198
3.46848 | 56.7528
3.471669 | 56.84679
3.475194 | 56.93737
3.478261 | 57.0155
3.481618 | 57.08971
3.484647 | 57.17028
3.487965 | 57.24767
3.4912 | 57.31774
3.494633 | 57.39684
3.498074 | 57.49621
3.501553 | 57.58215
3.505154 | 57.6715
3.508389 | 57.76305
3.511708 | 57.85851
3.514981 | 57.93346
3.518338 | 58.02428
3.521779 | 58.10632
3.52522 | 58.19225
3.528493 | 58.27428
3.53185 | 58.3651
3.534962 | 58.42358
3.538235 | 58.49145
3.541302 | 58.56005
3.544659 | 58.6311
3.548062 | 58.69115
3.551335 | 58.78027
3.554974 | 58.8662
3.558415 | 58.95312
3.56181 | 59.03368
3.565091 | 59.13061
3.568486 | 59.22216
3.571759 | 59.3225
3.575154 | 59.41967
3.578641 | 59.51269
3.581998 | 59.60815
3.585309 | 59.70043
3.588628 | 59.78588
3.591779 | 59.87255
3.595013 | 59.95068
3.598248 | 60.0288
3.601483 | 60.11083
3.603162 | 60.15038
3.606389 | 60.23876
3.617032 | 60.50463
3.628659 | 60.80468
3.638936 | 61.08471
3.650189 | 61.38158
3.661488 | 61.66186
3.671887 | 61.92699
3.683354 | 62.2141
3.693623 | 62.47948
3.705006 | 62.75646
3.716344 | 63.03905
3.726743 | 63.32079
3.738324 | 63.62524
3.748479 | 63.85571
3.759938 | 64.14941
3.771115 | 64.43822
3.781636 | 64.69799
3.791669 | 64.95605
3.801739 | 65.24242
3.813237 | 65.54467
3.824582 | 65.8352
3.834935 | 66.09008
3.844968 | 66.3435
3.855115 | 66.58642
3.866864 | 66.87768
3.878163 | 67.16332
3.889912 | 67.46484
3.900021 | 67.72778
3.910214 | 67.99535
3.920285 | 68.24389
3.931546 | 68.51781
3.943089 | 68.812
3.953694 | 69.07494
3.965359 | 69.34789
3.975468 | 69.58862
3.986806 | 69.88622
3.998273 | 70.19238
4.008664 | 70.45361
4.020169 | 70.73632
4.030324 | 70.99755
4.041661 | 71.28637
4.05296 | 71.59643
4.063442 | 71.88918
4.074986 | 72.18923
4.085056 | 72.43142
4.096394 | 72.71096
4.107769 | 72.99099
4.118336 | 73.23171
4.129833 | 73.52688
4.140072 | 73.79617
4.151447 | 74.07546
4.162868 | 74.36599
4.173267 | 74.61843
4.1833 | 74.86062
4.195004 | 75.15115
4.205074 | 75.43142
4.216335 | 75.70754
4.22665 | 75.97195
4.236927 | 76.24343
4.246998 | 76.48489
4.258617 | 76.77615
4.269711 | 77.00185
4.279987 | 77.24648
4.290264 | 77.52358
4.300297 | 77.77139
4.312122 | 78.06728
4.32346 | 78.38296
4.335003 | 78.67104
4.345325 | 78.90639
4.357029 | 79.20473
4.368618 | 79.51723
4.37991 | 79.81875
4.391499 | 80.1376
4.401814 | 80.40176
4.413273 | 80.68594
4.423428 | 80.92593
4.434643 | 81.1918
4.44627 | 81.5021
4.456669 | 81.77187
4.468372 | 82.05141
4.478443 | 82.29531
4.489788 | 82.58413
4.501408 | 82.87124
4.511723 | 83.1144
4.523396 | 83.40005
4.533504 | 83.66299
4.544888 | 83.95254
4.556347 | 84.20754
4.566746 | 84.45535
4.576939 | 84.70388
4.587048 | 84.94949
4.598385 | 85.21999
4.609684 | 85.48855
4.620289 | 85.73928
4.630398 | 86.00149
4.642025 | 86.27224
4.65205 | 86.50808
4.663151 | 86.78274
4.673542 | 87.02346
4.683613 | 87.2886
4.693684 | 87.55227
4.705227 | 87.85207
4.71661 | 88.12771
4.728237 | 88.44338
4.738384 | 88.69118
4.749973 | 88.98379
4.761639 | 89.27358
4.772816 | 89.53408
4.783092 | 89.78408
4.793285 | 90.04311
4.804951 | 90.30752
4.815144 | 90.54726
4.826397 | 90.80849
4.838192 | 91.08413
4.848255 | 91.32241
4.858326 | 91.57339
4.870121 | 91.8417
4.88142 | 92.12417
4.891483 | 92.37759
4.901843 | 92.63715
4.911875 | 92.86445
4.922106 | 93.11787
4.933489 | 93.37666
4.944705 | 93.62861
4.955264 | 93.84956
4.965456 | 93.9593
4.977122 | 93.85828
4.988711 | 94.06971
4.999964 | 94.34119
5.010203 | 94.59144
5.02035 | 94.85804
5.031939 | 95.15638
5.043398 | 95.45716
5.054698 | 95.76331
5.065051 | 96.03407
5.076724 | 96.3512
5.088389 | 96.64173
5.099848 | 96.93543
5.111063 | 97.21937
5.121508 | 97.51307
5.131655 | 97.78773
5.143282 | 98.08851
5.15491 | 98.38367
5.166285 | 98.64491
5.176524 | 98.89735
5.186755 | 99.14906
5.198466 | 99.44202
5.209391 | 99.81727
5.221018 | 100.017
5.221018 | 100.017
5.225239 | 100.0616
5.225239 | 99.99454
5.225239 | 99.9827