## Parameter
Kunde
Auftrags-Nr.
Prüfnorm
Art und Bezeichnung
Werkstoff
Probenentnahme
Probentyp
Vorbehandlung
Prüfer
Bemerkung
Maschinendaten

## Ergebnisse
| Obere Streckgrenze | dL bei oberer Streckgrenze | Fmax | dL bei Fmax
| N | mm | N | mm
Probe 18 |  |  | 99.92955 | 2.20361

## Statistik
Serie | Obere Streckgrenze | dL bei oberer Streckgrenze | Fmax | dL bei Fmax
| N | mm | N | mm
x |  |  | 99.92955 | 2.20361
s
n

## Probe 18
Probe 18 | Probe 18
Standardweg | Standardkraft
mm | N
0 | 5.036015
-4.093572e-05 | 4.983927
-8.187143e-05 | 4.953951
-0.0001228071 | 4.9121
0.001225927 | 4.949977
0.003560521 | 4.998907
0.005567052 | 5.05335
0.007855871 | 5.10465
0.009946325 | 5.164587
0.01236103 | 5.235632
0.01481769 | 5.314489
0.01759861 | 5.380041
0.02058551 | 5.456579
0.02267597 | 5.5109
0.02484272 | 5.567053
0.02709339 | 5.634924
0.02934406 | 5.698889
0.03196857 | 5.769201
0.03450153 | 5.828283
0.03720997 | 5.90177
0.04007099 | 5.977453
0.04301593 | 6.053137
0.04588459 | 6.131262
0.04891346 | 6.217443
0.05194233 | 6.307287
0.05526111 | 6.386145
0.05828998 | 6.469885
0.06156299 | 6.558996
0.06491993 | 6.652258
0.06831501 | 6.727209
0.07187793 | 6.814123
0.07523487 | 6.889074
0.07879779 | 6.968664
0.08207081 | 7.046057
0.08551166 | 7.136145
0.08862446 | 7.225256
0.09222553 | 7.32218
0.09549854 | 7.400549
0.0989394 | 7.4755
0.1022124 | 7.551184
0.1053633 | 7.637121
0.1087661 | 7.716955
0.1117949 | 7.799719
0.1150679 | 7.886633
0.1183791 | 7.977453
0.1217818 | 8.055578
0.1250548 | 8.1359
0.1285338 | 8.224279
0.1318908 | 8.311193
0.1352095 | 8.402014
0.1387267 | 8.486486
0.1419997 | 8.573156
0.1453185 | 8.656164
0.1486754 | 8.743811
0.1520324 | 8.824133
0.1553054 | 8.906408
0.1587005 | 8.99552
0.1618972 | 9.087072
0.165132 | 9.165197
0.168283 | 9.244787
0.1716399 | 9.338049
0.1748748 | 9.42008
0.1781859 | 9.5109
0.1815886 | 9.603918
0.1851516 | 9.695471
0.1886306 | 9.789465
0.1917815 | 9.884192
0.1952605 | 9.973303
0.1984954 | 10.07828
0.2017302 | 10.184
0.2051253 | 10.27238
0.2085662 | 10.36246
0.2118392 | 10.45231
0.2149901 | 10.53678
0.2185073 | 10.62516
0.221498 | 10.71207
0.2249389 | 10.8068
0.2279296 | 10.89762
0.2313247 | 10.98673
0.2345977 | 11.07755
0.2380767 | 11.17936
0.2416396 | 11.27726
0.2451186 | 11.38053
0.2483916 | 11.48234
0.2517943 | 11.56998
0.2551055 | 11.6569
0.2583022 | 11.75065
0.2618651 | 11.84855
0.2651763 | 11.95109
0.268579 | 12.06876
0.2717299 | 12.17692
0.2750411 | 12.27482
0.2783217 | 12.37028
0.2814269 | 12.4611
0.2847457 | 12.5463
0.2881026 | 12.6442
0.2914977 | 12.74503
0.2949767 | 12.85172
0.2983794 | 12.94718
0.3018584 | 13.05778
0.3052916 | 13.1525
0.3084883 | 13.25724
0.3118071 | 13.35514
0.3151183 | 13.46329
0.3185134 | 13.5629
0.3219542 | 13.66764
0.3253112 | 13.76871
0.3285079 | 13.87369
0.331903 | 13.97623
0.33497 | 14.08854
0.3382048 | 14.20499
0.3414855 | 14.31876
0.3447127 | 14.43082
0.3481917 | 14.55729
0.3517165 | 14.67008
0.3552794 | 14.77653
0.3586363 | 14.88321
0.3618712 | 14.99674
0.3652281 | 15.10416
0.3686232 | 15.19962
0.3719802 | 15.31095
0.3753752 | 15.41739
0.3787322 | 15.51847
0.382051 | 15.60856
0.38524 | 15.71256
0.3884368 | 15.81925
0.39187 | 15.92423
0.3949065 | 16.03702
0.3982634 | 16.16422
0.4014907 | 16.28409
0.4050154 | 16.40543
0.4087004 | 16.52238
0.4120116 | 16.64078
0.4154525 | 16.7465
0.4187255 | 16.87345
0.4220824 | 16.98014
0.4255614 | 17.09073
0.4287963 | 17.2028
0.432199 | 17.31241
0.4353881 | 17.41495
0.4388289 | 17.52311
0.4419417 | 17.64396
0.4453368 | 17.76066
0.4485717 | 17.8837
0.4516844 | 18.00309
0.4549956 | 18.12613
0.4583907 | 18.25236
0.4619155 | 18.36686
0.4651885 | 18.47745
0.4686293 | 18.59415
0.4719863 | 18.715
0.4753432 | 18.81754
0.4785781 | 18.92399
0.481935 | 19.0441
0.4853301 | 19.15519
0.4886489 | 19.26261
0.4920058 | 19.3881
0.495317 | 19.50406
0.4986357 | 19.61857
0.5016646 | 19.72355
0.5050597 | 19.84513
0.5081725 | 19.965
0.5114074 | 20.10319
0.5148864 | 20.23185
0.5182052 | 20.37687
0.5217605 | 20.50016
0.5252013 | 20.61393
0.5286422 | 20.72989
0.5317931 | 20.84122
0.5351501 | 20.95328
0.5384612 | 21.08097
0.5418181 | 21.21134
0.5452971 | 21.32731
0.5485778 | 21.44962
0.5517669 | 21.56803
0.5549178 | 21.67618
0.5581527 | 21.79288
0.5614333 | 21.91446
0.5645385 | 22.04532
0.5678954 | 22.1796
0.5713744 | 22.32462
0.5748992 | 22.46232
0.5783782 | 22.60343
0.5818954 | 22.73527
0.5851302 | 22.87003
0.5882812 | 22.99894
0.5917602 | 23.12125
0.5951629 | 23.23966
0.5983138 | 23.35489
0.6019149 | 23.47086
0.6050658 | 23.59
0.6085906 | 23.71915
0.6116576 | 23.83536
0.6148925 | 23.97208
0.6180434 | 24.09196
0.6214004 | 24.21354
0.6247573 | 24.33341
0.6282363 | 24.47159
0.6317153 | 24.59952
0.6350722 | 24.72941
0.6384673 | 24.84733
0.6418242 | 24.97111
0.6450591 | 25.0944
0.6484618 | 25.21647
0.6518569 | 25.34366
0.655252 | 25.4755
0.6586928 | 25.59781
0.6619277 | 25.72501
0.6651168 | 25.84415
0.6683974 | 25.96573
0.6715865 | 26.09562
0.6748595 | 26.22501
0.6781402 | 26.34513
0.6814132 | 26.47623
0.6849364 | 26.60423
0.6885375 | 26.7224
0.6918944 | 26.84325
0.6954116 | 26.9641
0.6986083 | 27.08934
0.7019652 | 27.21263
0.7052764 | 27.33641
0.7086333 | 27.46434
0.7121123 | 27.60057
0.7153472 | 27.72777
0.7187423 | 27.85814
0.7217711 | 27.98607
0.7250899 | 28.1179
0.7282866 | 28.23851
0.7315139 | 28.35863
0.7349547 | 28.48485
0.7381896 | 28.6245
0.7418746 | 28.75291
0.7455138 | 28.88573
0.7486266 | 29.01512
0.7521514 | 29.14354
0.7554244 | 29.26537
0.7586974 | 29.38768
0.7619323 | 29.51634
0.7654494 | 29.64256
0.7688063 | 29.76268
0.772209 | 29.87938
0.7753981 | 29.98997
0.7787551 | 30.10521
0.781906 | 30.22752
0.7853087 | 30.35741
0.7884215 | 30.4868
0.7916945 | 30.62596
0.7950057 | 30.7556
0.7986144 | 30.87547
0.8020095 | 31.00169
0.8052443 | 31.13206
0.8087233 | 31.26292
0.8119963 | 31.38695
0.8153914 | 31.51561
0.8187484 | 31.645
0.8220671 | 31.76488
0.825302 | 31.88646
0.8287429 | 32.01439
0.8319701 | 32.1389
0.8352507 | 32.25584
0.8383559 | 32.37889
0.8415526 | 32.49193
0.8447875 | 32.61009
0.8480605 | 32.7429
0.8515013 | 32.8723
0.8550185 | 33.00316
0.8585814 | 33.14769
0.8619765 | 33.29027
0.8650512 | 33.41966
0.8685683 | 33.56273
0.8718032 | 33.70335
0.8751601 | 33.83568
0.878517 | 33.96288
0.8818358 | 34.1035
0.8850707 | 34.22508
0.8885039 | 34.34959
0.8916167 | 34.47508
0.8947295 | 34.60448
0.8980025 | 34.7285
0.9013213 | 34.86668
0.9045562 | 34.99681
0.9081954 | 35.14037
0.9115905 | 35.28636
0.9151534 | 35.43578
0.9183882 | 35.57347
0.9217452 | 35.71556
0.9251021 | 35.85619
0.9284209 | 35.98705
0.9317778 | 36.11839
0.935089 | 36.25023
0.9384917 | 36.39134
0.9420089 | 36.52464
0.9450759 | 36.66673
0.9482726 | 36.79051
0.9515074 | 36.92577
0.9546965 | 37.0493
0.9579772 | 37.18065
0.9613723 | 37.31248
0.9648513 | 37.45067
0.9684142 | 37.59081
0.9718474 | 37.73289
0.9750823 | 37.87108
0.978485 | 38.00926
0.981758 | 38.1577
0.9851531 | 38.31151
0.9886321 | 38.45213
0.991989 | 38.58934
0.9951857 | 38.73241
0.9985427 | 38.86375
1.001854 | 38.98802
1.005012 | 39.12767
1.008201 | 39.26634
1.01152 | 39.40697
1.014755 | 39.54027
1.01815 | 39.67113
1.021667 | 39.81664
1.025108 | 39.96898
1.028709 | 40.10521
1.031944 | 40.26341
1.035263 | 40.42357
1.038658 | 40.56175
1.041931 | 40.70384
1.045334 | 40.85277
1.048729 | 40.99876
1.052086 | 41.13792
1.055405 | 41.27269
1.05851 | 41.4016
1.061745 | 41.5349
1.064896 | 41.66331
1.068375 | 41.79613
1.071403 | 41.94896
1.075012 | 42.10912
1.078445 | 42.26878
1.08197 | 42.42747
1.085449 | 42.58763
1.088722 | 42.72826
1.092163 | 42.86229
1.095352 | 43.00194
1.098793 | 43.14305
1.102028 | 43.27733
1.105629 | 43.42821
1.108864 | 43.57274
1.112137 | 43.70653
1.115456 | 43.84081
1.118523 | 43.98534
1.121796 | 44.12645
1.124908 | 44.27489
1.128349 | 44.4326
1.131828 | 44.58592
1.135391 | 44.73924
1.138748 | 44.88426
1.142105 | 45.03123
1.14534 | 45.17332
1.148567 | 45.32372
1.152008 | 45.4597
1.155365 | 45.61449
1.158638 | 45.75706
1.162079 | 45.90697
1.165192 | 46.05394
1.168587 | 46.22191
1.171661 | 46.37181
1.175056 | 46.53441
1.178245 | 46.67747
1.181442 | 46.83665
1.184921 | 46.98607
1.188278 | 47.14525
1.191673 | 47.30003
1.195152 | 47.4641
1.198555 | 47.61742
1.201912 | 47.76341
1.205063 | 47.91039
1.208374 | 48.06175
1.211861 | 48.23607
1.215172 | 48.40111
1.218574 | 48.56664
1.221847 | 48.72093
1.22496 | 48.8723
1.228233 | 49.00462
1.231422 | 49.14769
1.234703 | 49.29369
1.237976 | 49.44749
1.241287 | 49.60716
1.244766 | 49.76976
1.248329 | 49.9221
1.25177 | 50.08763
1.255127 | 50.25365
1.258484 | 50.41429
1.261719 | 50.57542
1.265152 | 50.74535
1.268638 | 50.89964
1.271912 | 51.05394
1.275268 | 51.20531
1.278419 | 51.34984
1.281692 | 51.49632
1.284805 | 51.64964
1.288078 | 51.7971
1.291435 | 51.95433
1.294708 | 52.11937
1.298233 | 52.27953
1.30159 | 52.4514
1.305153 | 52.62425
1.30851 | 52.79466
1.311821 | 52.96068
1.315094 | 53.12865
1.318497 | 53.28246
1.32177 | 53.44261
1.325127 | 53.60081
1.3284 | 53.76244
1.331924 | 53.9304
1.335235 | 54.10326
1.338432 | 54.26292
1.341621 | 54.42552
1.344818 | 54.58617
1.348175 | 54.74876
1.351486 | 54.91087
1.355049 | 55.08177
1.358406 | 55.24925
1.361969 | 55.40892
1.365204 | 55.56664
1.368477 | 55.718
1.371956 | 55.87376
1.375275 | 56.03392
1.37867 | 56.19554
1.382149 | 56.35521
1.385383 | 56.52074
1.388862 | 56.67796
1.391937 | 56.83714
1.39521 | 57.00511
1.398323 | 57.16478
1.401634 | 57.32738
1.404869 | 57.48656
1.408188 | 57.64525
1.411705 | 57.8015
1.415268 | 57.97386
1.418709 | 58.14183
1.422188 | 58.32249
1.425621 | 58.49876
1.42865 | 58.67796
1.432175 | 58.84593
1.435448 | 59.00999
1.438599 | 59.17747
1.442161 | 59.33372
1.445602 | 59.489
1.448791 | 59.64915
1.451904 | 59.81126
1.455055 | 59.96019
1.458374 | 60.11888
1.461441 | 60.28929
1.464966 | 60.4558
1.468689 | 60.63597
1.47213 | 60.81517
1.475563 | 60.99339
1.478714 | 61.16527
1.481949 | 61.33177
1.485268 | 61.48167
1.488624 | 61.64134
1.491981 | 61.8015
1.49546 | 61.95775
1.498695 | 62.12669
1.502052 | 62.30687
1.505203 | 62.48802
1.508438 | 62.65941
1.511673 | 62.82982
1.514824 | 63.00023
1.518135 | 63.17015
1.521412 | 63.34215
1.524937 | 63.52428
1.528454 | 63.70299
1.531971 | 63.86998
1.535168 | 64.03746
1.538525 | 64.19908
1.541798 | 64.36119
1.545117 | 64.536
1.548474 | 64.71227
1.551907 | 64.89439
1.555142 | 65.0648
1.558422 | 65.23961
1.561611 | 65.40123
1.564884 | 65.56627
1.567997 | 65.73326
1.571194 | 65.91246
1.574589 | 66.08727
1.577984 | 66.26793
1.581715 | 66.4525
1.585072 | 66.62682
1.588505 | 66.80699
1.591702 | 66.98814
1.595097 | 67.17223
1.598576 | 67.34215
1.601689 | 67.51305
1.605206 | 67.68346
1.608402 | 67.84312
1.61192 | 68.00865
1.615116 | 68.18248
1.618428 | 68.35387
1.621418 | 68.52818
1.624859 | 68.70885
1.628132 | 68.88023
1.631489 | 69.05846
1.634808 | 69.24498
1.638363 | 69.4193
1.641888 | 69.60387
1.645123 | 69.78209
1.648434 | 69.95982
1.651753 | 70.1317
1.655148 | 70.32701
1.658505 | 70.5106
1.661946 | 70.69469
1.66518 | 70.88707
1.668576 | 71.06725
1.671849 | 71.22984
1.674961 | 71.39879
1.678234 | 71.57799
1.681431 | 71.74596
1.684788 | 71.92125
1.688107 | 72.1068
1.691586 | 72.28893
1.695065 | 72.46275
1.698666 | 72.63707
1.701977 | 72.82652
1.705296 | 72.99303
1.708615 | 73.16832
1.71201 | 73.34801
1.715451 | 73.52477
1.718846 | 73.69762
1.722119 | 73.87975
1.725353 | 74.04967
1.728504 | 74.22105
1.731739 | 74.40416
1.735058 | 74.58238
1.738293 | 74.76256
1.741482 | 74.9525
1.744961 | 75.14439
1.748646 | 75.32799
1.752087 | 75.50914
1.75536 | 75.6859
1.758717 | 75.86412
1.762158 | 76.03795
1.765393 | 76.20982
1.768704 | 76.3856
1.772022 | 76.57213
1.775501 | 76.75182
1.778897 | 76.93053
1.782048 | 77.10875
1.78545 | 77.28062
1.788433 | 77.44566
1.791874 | 77.61363
1.794781 | 77.78258
1.798176 | 77.96519
1.801785 | 78.15367
1.80518 | 78.35728
1.808659 | 78.56187
1.812054 | 78.76158
1.815411 | 78.95885
1.818562 | 79.15221
1.821965 | 79.33043
1.825321 | 79.515
1.828717 | 79.69664
1.832112 | 79.86852
1.835308 | 80.04625
1.838665 | 80.21373
1.841816 | 80.37926
1.845051 | 80.55211
1.84824 | 80.72838
1.851521 | 80.89879
1.854794 | 81.08092
1.858273 | 81.26402
1.861836 | 81.44566
1.865315 | 81.62486
1.868588 | 81.81041
1.871823 | 81.99352
1.875263 | 82.17076
1.878292 | 82.34996
1.881855 | 82.54039
1.885128 | 82.72594
1.888523 | 82.91685
1.89172 | 83.10387
1.895077 | 83.28111
1.898228 | 83.45494
1.901417 | 83.62682
1.904614 | 83.78746
1.907849 | 83.95592
1.911366 | 84.14488
1.914685 | 84.33189
1.918446 | 84.51793
1.921765 | 84.7191
1.924999 | 84.911
1.92844 | 85.09264
1.931591 | 85.27477
1.935192 | 85.45592
1.938381 | 85.63707
1.941944 | 85.82115
1.945263 | 85.99303
1.948574 | 86.16734
1.951809 | 86.34898
1.95496 | 86.51402
1.958157 | 86.68443
1.96143 | 86.87877
1.964627 | 87.07262
1.968182 | 87.25279
1.971585 | 87.44615
1.975224 | 87.6356
1.978581 | 87.80943
1.981694 | 87.98277
1.985256 | 88.161
1.988529 | 88.33482
1.991848 | 88.51158
1.995159 | 88.68199
1.998562 | 88.86461
2.001919 | 89.04039
2.005276 | 89.22105
2.008381 | 89.39928
2.01154 | 89.58434
2.014935 | 89.7523
2.01817 | 89.93785
2.021359 | 90.1107
2.024838 | 90.28648
2.028317 | 90.4691
2.031842 | 90.66637
2.035153 | 90.85582
2.038677 | 91.04918
2.041867 | 91.22984
2.045269 | 91.40514
2.04858 | 91.57555
2.051983 | 91.75084
2.055462 | 91.9315
2.058697 | 92.1234
2.062092 | 92.31041
2.065159 | 92.48863
2.06844 | 92.66441
2.071507 | 92.83336
2.074948 | 93.00377
2.078137 | 93.18443
2.081784 | 93.36607
2.085224 | 93.55553
2.088703 | 93.74352
2.092098 | 93.92711
2.095333 | 94.11266
2.09869 | 94.30553
2.102291 | 94.48912
2.10532 | 94.68834
2.108921 | 94.88414
2.112194 | 95.07945
2.115353 | 95.26109
2.11871 | 95.44127
2.122021 | 95.60826
2.125096 | 95.78697
2.128369 | 95.95738
2.13168 | 96.12779
2.13496 | 96.30211
2.138478 | 96.494
2.142002 | 96.6776
2.145275 | 96.87047
2.148632 | 97.05748
2.152027 | 97.24693
2.155384 | 97.4276
2.158741 | 97.60338
2.161854 | 97.76842
2.165287 | 97.95103
2.168644 | 98.12828
2.171963 | 98.29967
2.175236 | 98.47984
2.178349 | 98.66978
2.181668 | 98.8568
2.184857 | 99.06529
2.188259 | 99.33482
2.190579 | 99.47252
2.194226 | 99.60924
2.198117 | 99.72594
2.201428 | 99.83775
2.201428 | 99.83775
2.20361 | 99.92955
2.205002 | 99.90923
2.204921 | 99.8217
2.204921 | 99.79802